## Bảng So Sánh Sản Lượng
BÁO CÁO PHÂN TÍCH TIẾN ĐỘ SẢN XUẤT VÀ KIỂM SOÁT NGUYÊN VẬT LIỆU
Dữ liệu kiểm toán 144 phiếu công nghệ (07/09/2026 - 12/09/2026) ¦ Nhà máy Sơn Công Nghiệp & Hàng Hải
STT | Mã phiếu / Số batch | Mã sơn | Tên sản phẩm | SL yêu cầu (A) [Lít/Kg] | SL thực tế (B) [Lít/Kg] | Chênh lệch (C = B - A) [Lít/Kg] | Tỷ lệ đạt (%) (D = B/A * 100%) | Dung môi bẩn sử dụng (kg) | Sửa phiếu BGD/ Quản đốc | Ghi chú nội dung chỉnh sửa
1 | CD-0017 | DREDDL1L2 |  | 52 | 52 |  |  | 0 | Có | Phiếu chuyển đổi nhãn mác DREDDL1L2
2 | CD-0019 | THA1101 |  | 200 | 200 |  |  | 0 | Có | Phiếu chuyển đổi nhãn: Thay tem sang THA1101 (10 thùng 20L)
3 | CD-0021 | AC3151 |  | 180 | 180 |  |  | 0 | Có | Phiếu chuyển đổi nhãn: Thay tem nắp từ AC3151 sang AC3151N (9 thùng 20L)
4 | CD-0023 | SC01 |  | 20 | 20 |  |  | 0 | Có | Phiếu chuyển đổi nhãn: Thay tem đổi sang AMC01-5L (4 can 5L)
5 | CD-0024 | AC3254 |  | 40 | 40 |  |  | 0 | Có | Phiếu chuyển đổi nhãn: Thay tem nắp sang AC3254N (2 thùng 20L)
6 | SX-0280 | ET01-MC | Thinner for Epoxy and PU | 950 | 950 |  |  | 0 | Không | Sản xuất đúng định mức và quy trình công nghệ
7 | SX-0322 | SV750 |  | 1980 | 1980 |  |  | 0 | Không | Sản xuất đúng định mức và quy trình công nghệ
8 | SX-0361 | EH1151MC |  | 1470 | 1470 |  |  | 0 | Không | Sản xuất đúng định mức và quy trình công nghệ
9 | SX-0374 | GF1253MC |  | 1008 | 1904 |  |  | 0 | Có | Tái chế 1.561 kg sơn tồn cũ (Lô 7: 29x16L, Lô 6: 26x16L, Lô 5: 7x16L); sản lượng tăng vọt +896L (+88.9%)
10 | SX-0376 | EI3150 |  | 7297 | 7297 |  |  | 0 | Không | Sản xuất đúng định mức và quy trình công nghệ
11 | SX-0381 | DRGF01 |  | 580 | 580 |  |  | 0 | Không | Sản xuất đúng định mức và quy trình công nghệ
12 | SX-0382 | DRGF01 |  | 580 | 580 |  |  | 0 | Không | Sản xuất đúng định mức và quy trình công nghệ
13 | SX-0383 | PUZN9016RAL | Sơn PU kẽm màu trắng | 80 | 80 |  |  | 0 | Không | Sản xuất đúng định mức và quy trình công nghệ
14 | SX-0385 | GF1253MC |  | 1008 | 1984 |  |  | 0 | Có | Ghi chú tay: 'Tái 1000L GF1253-MC bị đông' (1.537kg + 4 can 16L); DM GF nạp 83kg (vượt định mức 53kg); sản lượng vọt +976L (+96.8%)
15 | SX-0388 | PUZN5012RAL |  | 224 | 224 |  |  | 0 | Không | Sản xuất đúng định mức và quy trình công nghệ
16 | SX-0394 | BTP |  | 1260 | 1260 |  |  | 0 | Không | Sản xuất đúng định mức và quy trình công nghệ
17 | SX-0395 | ET01-MC | Thinner for Epoxy and PU | 950 | 950 |  |  | 0 | Không | Sản xuất đúng định mức và quy trình công nghệ
18 | SX-0396 | ET01MC | Name ofproduct) MÄ SAN PHAM ofgood) SO LUONG (Volume) LSX (Batch ofpmduct) NSX (Date ofproduct) | 950 | 950 |  |  | 0 | Không | Sản xuất đúng định mức và quy trình công nghệ
19 | SX-0397 | EI160275 |  | 1504 | 1504 |  |  | 0 | Không | Sản xuất đúng định mức và quy trình công nghệ
20 | SX-0399 | PU3452 |  | 1900 | 1900 |  |  | 0 | Không | Sản xuất đúng định mức và quy trình công nghệ
21 | SX-0400 | DRPU02 |  | 32 | 32 |  |  | 0 | Không | Sản xuất đúng định mức và quy trình công nghệ
22 | SX-0402 | PU3650 |  | 800 | 800 |  |  | 0 | Không | Sản xuất đúng định mức và quy trình công nghệ
23 | SX-0403 | EC3691 |  | 21 | 21 |  |  | 0 | Không | Sản xuất đúng định mức và quy trình công nghệ
24 | SX-0404 | THP3618 |  | 300 | 300 |  |  | 0 | Không | Sản xuất đúng định mức và quy trình công nghệ
25 | SX-0405 | AR3254MC |  | 660 | 660 |  |  | 0 | Không | Sản xuất đúng định mức và quy trình công nghệ
26 | SX-0407 | GF1151MC |  | 1880 | 1984 |  |  | 0 | Có | Tái 3 can 16L GF1151-MC tồn cũ; nạp 605kg PU1K2008RAL (nhiễm chéo gốc PU vào gốc Epoxy); nạp bù 117kg DM GF; vượt +104L
27 | SX-0408 | AMC3200MT |  | 600 | 600 |  |  | 0 | Không | Sản xuất đúng định mức và quy trình công nghệ
28 | SX-0409 | AMC1101MT |  | 1800 | 1800 |  |  | 0 | Không | Sản xuất đúng định mức và quy trình công nghệ
29 | SX-0410 | AMC3497MT |  | 3000 | 3000 |  |  | 0 | Không | Sản xuất đúng định mức và quy trình công nghệ
30 | SX-0411 | AMC3750MT |  | 300 | 300 |  |  | 0 | Không | Sản xuất đúng định mức và quy trình công nghệ
31 | SX-0412 | SC1601 |  | 100 | 100 |  |  | 0 | Không | Sản xuất đúng định mức và quy trình công nghệ
32 | SX-0417 | ET01MC |  | 600 | 600 |  |  | 0 | Không | Sản xuất đúng định mức và quy trình công nghệ
33 | SX-0418 | TH01MC |  | 1000 | 1000 |  |  | 0 | Không | Sản xuất đúng định mức và quy trình công nghệ
34 | SX-0419 | TH01MC |  | 1000 | 1000 |  |  | 0 | Không | Sản xuất đúng định mức và quy trình công nghệ
35 | SX-0420 | TH01MC |  | 1000 | 1000 |  |  | 0 | Không | Sản xuất đúng định mức và quy trình công nghệ
36 | SX-0421 | TH01MC |  | 1000 | 1000 |  |  | 0 | Không | Sản xuất đúng định mức và quy trình công nghệ
37 | SX-0422 | TH01MC |  | 1000 | 1000 |  |  | 0 | Không | Sản xuất đúng định mức và quy trình công nghệ
38 | SX-0423 | TH01MC |  | 1000 | 1000 |  |  | 0 | Không | Sản xuất đúng định mức và quy trình công nghệ
39 | SX-0424 | TH01MC |  | 1000 | 1000 |  |  | 0 | Không | Sản xuất đúng định mức và quy trình công nghệ
40 | SX-0425 | TH01MC |  | 1000 | 1000 |  |  | 0 | Không | Sản xuất đúng định mức và quy trình công nghệ
41 | SX-0426 | EC3151 | Sơn Epoxy phủ màu đỏ nâu | 128 | 128 |  |  | 0 | Không | Sản xuất đúng định mức và quy trình công nghệ
42 | SX-0427 | DD01 |  | 320 | 320 |  |  | 0 | Không | Sản xuất đúng định mức và quy trình công nghệ
43 | SX-0427 | DRGR01 | Dầu bóng PU bóng gương | 126 | 126 |  |  | 0 | Không | Sản xuất đúng định mức và quy trình công nghệ
44 | SX-0428 | GF1375MC |  | 1804 | 1872 |  |  | 0 | Có | Sửa Toluen 160->200kg, DM GF 150->195kg, châm thêm 180kg Ethyl Acetate (EAC); vượt +68L
45 | SX-0430 | HPA9010RAL |  | 680 | 680 |  |  | 0 | Không | Sản xuất đúng định mức và quy trình công nghệ
46 | SX-0431 | AMC3652 |  | 780 | 780 |  |  | 0 | Không | Sản xuất đúng định mức và quy trình công nghệ
47 | SX-0432 | EI3254 | Sơn Epoxy trung gian màu cam | 260 | 260 |  |  | 0 | Không | Sản xuất đúng định mức và quy trình công nghệ
48 | SX-0433 | GF1253MC |  | 1008 | 2112 |  |  | 0 | Có | Ghi chú tay: 'Tái GF1253-MC bị đông' (1.637kg + 103kg); DM GF nạp 132kg (vượt định mức 53kg); sản lượng tăng vọt +1.104L (+109.5%)
49 | SX-0434 | AM3452MC |  | 100 | 100 |  |  | 0 | Không | Sản xuất đúng định mức và quy trình công nghệ
50 | SX-0435 | HPA1021RALDQ |  | 450 | 450 |  |  | 0 | Không | Sản xuất đúng định mức và quy trình công nghệ
51 | SX-0436 | PU1K8017RAL |  | 260 | 260 |  |  | 0 | Không | Sản xuất đúng định mức và quy trình công nghệ
52 | SX-0437 | AMC1101 |  | 840 | 840 |  |  | 0 | Không | Sản xuất đúng định mức và quy trình công nghệ
53 | SX-0438 | PU |  | 140 | 140 |  |  | 0 | Không | Sản xuất đúng định mức và quy trình công nghệ
54 | SX-0440 | AMC1602 |  | 1060 | 1060 |  |  | 0 | Không | Sản xuất đúng định mức và quy trình công nghệ
55 | SX-0442 | AMC1101MT | Name ofproduct) MÄ sÅN PHAM (List Ofgood) SÖ LUONG (Volume) LSX (Batch ofproduct) NSX (Date ofproduct) . sx-0442 | 11300 | 11300 |  |  | 0 | Không | Sản xuất đúng định mức và quy trình công nghệ
56 | SX-0443 | AC1603 |  | 800 | 800 |  |  | 0 | Không | Sản xuất đúng định mức và quy trình công nghệ
57 | SX-0444 | DREIL1L2 |  | 12 | 12 |  |  | 0 | Không | Sản xuất đúng định mức và quy trình công nghệ
58 | SX-0445 | GF1253MC | Name MÄ sÅN PHAM (List ofgood) SÖ LUONG (Volume) LSX (Batch of product) NSX (Date ofproduct) Glass Flake Epoxy GF-MC Yellow GF1253-MC . 1.008 LiT 1.260 LIT) | 1008 | 2048 |  |  | 0 | Có | Ghi chú tay: 'Có tái chế hàng bị đông GF1253-MC' (1.604kg + 103kg); DM GF nạp 73kg; sản lượng tăng vọt +1.040L (+103.2%)
59 | SX-0446 | EH1151MC |  | 1808 | 1808 |  |  | 0 | Không | Sản xuất đúng định mức và quy trình công nghệ
60 | SX-0447 | PTH01 |  | 950 | 950 |  |  | 0 | Không | Sản xuất đúng định mức và quy trình công nghệ
61 | SX-0450 | BTP-AMC3000 | Bán thành phẩm sơn Alkyd dầu | 1500 | 1500 |  |  | 0 | Không | Sản xuất đúng định mức và quy trình công nghệ
62 | SX-0451 | HPA1021RALDQ |  | 450 | 450 |  |  | 0 | Không | Sản xuất đúng định mức và quy trình công nghệ
63 | SX-0453 | EI160275 |  | 1439.2 | 1439.2 |  |  | 0 | Không | Sản xuất đúng định mức và quy trình công nghệ
64 | SX-0454 | DREIL1L2 |  | 600 | 600 |  |  | 0 | Không | Sản xuất đúng định mức và quy trình công nghệ
65 | SX-0456 | DRE3 |  | 108 | 108 |  |  | 0 | Không | Sản xuất đúng định mức và quy trình công nghệ
66 | SX-0457 | AMC01 | Name MÄ SAN PHAM ofgood) SÖ LUONG (Volume) LSX (Batch of prxiuct) N SX (Date of product) h,ånh• H,éu Truv (Qier) (U-Code) TEN NGUYEN LIEU (Material) XYLEN SÖ LÜQNG (Aniount) (Unit) (Batch No.) Yéu cau (Request) 218 218 Thvc té (Pratice) Itrqng (lit/kg) L sx-0457 Dung tnöi son dÅu cong nghé tn&i . AMCOI | 250 | 250 |  |  | 0 | Không | Sản xuất đúng định mức và quy trình công nghệ
67 | SX-0459 | HPSC1601 |  | 1275 | 1275 |  |  | 0 | Không | Sản xuất đúng định mức và quy trình công nghệ
68 | SX-046 | ET01 |  | 22820 | 22820 |  |  | 0 | Không | Sản xuất đúng định mức và quy trình công nghệ
69 | SX-0463 | AH1603 |  | 1700 | 1700 |  |  | 0 | Không | Sản xuất đúng định mức và quy trình công nghệ
70 | SX-0465 | VDM091 | Dung môi pha sơn VDM091 | 1710 | 1710 |  |  | 0 | Không | Sản xuất đúng định mức và quy trình công nghệ
71 | SX-0467 | GF1253MC |  | 1920 | 2096 |  |  | 0 | Có | Ghi chú tay: 'Tái GF1253-MC bị đông - 270kg' (sửa thành 290kg + 133kg); DM GF nạp 159kg (định mức 95kg); thực tế +176L (+9.2%)
72 | SX-0468 | GF1151MC |  | 1904 | 1952 |  |  | 360 | Có | Dùng 360kg dung môi bẩn (205kg HCS bẩn đỏ + 155kg DM GF bẩn); gạch xóa sửa tay định mức dung môi sạch; đóng vượt 48L (+3 thùng 16L)
73 | SX-0469 | AMC3271 |  | 1780 | 1780 |  |  | 0 | Không | Sản xuất đúng định mức và quy trình công nghệ
74 | SX-0470 | GF1151MC |  | 1904 | 1920 |  |  | 523 | Có | Dùng 523kg dung môi bẩn (489kg HCS bẩn đỏ + 34kg DM GF bẩn); gạch xóa thay thế hoàn toàn DM sạch lần 1; đóng vượt 16L (+1 thùng 16L)
75 | SX-0471 | GF1690MC |  | 120 | 120 |  |  | 0 | Không | Sản xuất đúng định mức và quy trình công nghệ
76 | SX-0472 | SC01-MC | Thinner For Silicon Aluminium | 5 | 5 |  |  | 0 | Không | Sản xuất đúng định mức và quy trình công nghệ
77 | SX-0473 | HPSC01 |  | 348 | 348 |  |  | 0 | Không | Sản xuất đúng định mức và quy trình công nghệ
78 | SX-0474 | HPSC3691 |  | 200 | 200 |  |  | 0 | Không | Sản xuất đúng định mức và quy trình công nghệ
79 | SX-0475 | DRPU02 |  | 345.6 | 345.6 |  |  | 0 | Không | Sản xuất đúng định mức và quy trình công nghệ
80 | SX-0476 | DREIL1L2 |  | 208 | 208 |  |  | 0 | Không | Sản xuất đúng định mức và quy trình công nghệ
81 | SX-0478 | AMC3151 |  | 1100 | 1100 |  |  | 0 | Không | Sản xuất đúng định mức và quy trình công nghệ
82 | SX-0480 | AMC3750B |  | 80 | 80 |  |  | 0 | Không | Sản xuất đúng định mức và quy trình công nghệ
83 | SX-0482 | AMC01 |  | 150 | 150 |  |  | 0 | Không | Sản xuất đúng định mức và quy trình công nghệ
84 | SX-0483 | PU3690 | Sơn PU phủ màu trắng | 80 | 80 |  |  | 0 | Không | Sản xuất đúng định mức và quy trình công nghệ
85 | SX-0484 | PU3652 |  | 740 | 740 |  |  | 0 | Không | Sản xuất đúng định mức và quy trình công nghệ
86 | SX-0485 | PUZN3151 |  | 400 | 400 |  |  | 0 | Không | Sản xuất đúng định mức và quy trình công nghệ
87 | SX-0486 | VDM085 | Dung môi pha sơn VDM085 | 820 | 820 |  |  | 0 | Không | Sản xuất đúng định mức và quy trình công nghệ
88 | SX-0487 | TH01MC |  | 350 | 350 |  |  | 0 | Không | Sản xuất đúng định mức và quy trình công nghệ
89 | SX-0488 | ET01 |  | 656 | 656 |  |  | 0 | Không | Sản xuất đúng định mức và quy trình công nghệ
90 | SX-0489 | VDM62 |  | 400 | 400 |  |  | 0 | Không | Sản xuất đúng định mức và quy trình công nghệ
91 | SX-049 | AC1101N |  | 400 | 400 |  |  | 0 | Không | Sản xuất đúng định mức và quy trình công nghệ
92 | SX-0490 | GF1375MC |  | 1904 | 1904 |  |  | 0 | Không | Sản xuất đúng định mức và quy trình công nghệ
93 | SX-0492 | AMC01 |  | 988 | 988 |  |  | 0 | Không | Sản xuất đúng định mức và quy trình công nghệ
94 | SX-0493 | PU3650 |  | 540 | 540 |  |  | 0 | Không | Sản xuất đúng định mức và quy trình công nghệ
95 | SX-0495 | PU1000 | Name of product) MÄ sÅN PHAM (List ofgood) SÖ LUONG (Volume) I-SX (Batch ofproduct) NSX (Date ofproduct) sx-0495 | 100 | 100 |  |  | 0 | Không | Sản xuất đúng định mức và quy trình công nghệ
96 | SX-0496 | HPA6018RALDQ |  | 700 | 700 |  |  | 0 | Không | Sản xuất đúng định mức và quy trình công nghệ
97 | SX-0500 | AM3691 |  | 70 | 70 |  |  | 0 | Không | Sản xuất đúng định mức và quy trình công nghệ
98 | SX-0505 | GNA7035RAL |  | 200 | 200 |  |  | 0 | Không | Sản xuất đúng định mức và quy trình công nghệ
99 | SX-0506 | AC1005 |  | 200 | 200 |  |  | 0 | Không | Sản xuất đúng định mức và quy trình công nghệ
100 | SX-0507 | EDD1602 |  | 208 | 208 |  |  | 0 | Không | Sản xuất đúng định mức và quy trình công nghệ
101 | SX-0509 | THM7047RAL |  | 1648 | 1648 |  |  | 0 | Không | Sản xuất đúng định mức và quy trình công nghệ
102 | SX-0511 | ZE1601MC |  | 400 | 406.4 |  |  | 0 | Có | Châm thêm 10kg dung môi HCS (tăng từ 160kg lên 170kg để hạ độ nhớt); đóng dư 6.4L
103 | SX-0512 | DRZE1601MC |  | 400 | 406.4 |  |  | 0 | Có | Châm thêm 10kg dung môi HCS (tăng từ 160kg lên 170kg để hạ độ nhớt); đóng dư 6.4L
104 | SX-0515 | VDM089 | Dung môi pha sơn VDM089 | 710 | 710 |  |  | 0 | Không | Sản xuất đúng định mức và quy trình công nghệ
105 | SX-0516 | DEZS1801MC |  | 8.1 | 8.1 |  |  | 0 | Không | Sản xuất đúng định mức và quy trình công nghệ
106 | SX-0519 | AC3652 |  | 300 | 300 |  |  | 0 | Không | Sản xuất đúng định mức và quy trình công nghệ
107 | SX-0521 | PUZN3375 | Sơn PU kẽm màu xanh lá | 160 | 160 |  |  | 0 | Không | Sản xuất đúng định mức và quy trình công nghệ
108 | SX-0522 | AT01 |  | 300 | 300 |  |  | 0 | Không | Sản xuất đúng định mức và quy trình công nghệ
109 | SX-0524 | THA3691 |  | 900 | 900 |  |  | 0 | Không | Sản xuất đúng định mức và quy trình công nghệ
110 | SX-0529 | AT01 | Dung môi sơn Alkyd | 948 | 948 |  |  | 0 | Không | Sản xuất đúng định mức và quy trình công nghệ
111 | SX-0530 | PTH01 |  | 950 | 950 |  |  | 0 | Không | Sản xuất đúng định mức và quy trình công nghệ
112 | SX-0531 | AMC01 |  | 148 | 148 |  |  | 0 | Không | Sản xuất đúng định mức và quy trình công nghệ
113 | SX-0534 | AH01 |  | 200 | 200 |  |  | 0 | Không | Sản xuất đúng định mức và quy trình công nghệ
114 | SX-0537 | DRPU04 |  | 388 | 388 |  |  | 0 | Không | Sản xuất đúng định mức và quy trình công nghệ
115 | SX-0538 | ofgood |  | 164 | 164 |  |  | 0 | Không | Sản xuất đúng định mức và quy trình công nghệ
116 | SX-0562 | VDM091 |  | 252 | 252 |  |  | 0 | Không | Sản xuất đúng định mức và quy trình công nghệ
117 | SX-0563 | VDM090 |  | 855 | 855 |  |  | 0 | Không | Sản xuất đúng định mức và quy trình công nghệ
118 | SX-415 | AC3354 |  | 80 | 80 |  |  | 0 | Không | Sản xuất đúng định mức và quy trình công nghệ
119 | TC-0020 | PU2K688 |  | 400 | 400 |  |  | 0 | Có | Phiếu xử lý tái chế lô PU2K688
120 | TC-0023 | DRHPEL3 | Dầu bóng đóng rắn | 16 | 16 |  |  | 0 | Có | Xử lý tái chế 16L
121 | TC-0043 | GF1151MC |  | 796 | 796 |  |  | 0 | Có | Phiếu xử lý tái chế 796L; châm 39kg PMA; ghi chú: 'THÊM DUNG MÔI VÀO KHUẤY ĐỀU - KHÔNG ĐỔ RA THỐ - TÁI SỬ DỤNG ĐƯỢC THÙNG CŨ'
122 | TC-0046 | GNA5013RAL | Sơn Alkyd bóng màu xanh dương | 40 | 40 |  |  | 0 | Có | Xử lý tái chế 40L; đóng 2 thùng 20L
123 | TC-0047 | AC3653N |  | 100 | 100 |  |  | 0 | Có | Phiếu xử lý tái chế lô AC3653N
124 | TC-0048 | AR3452MC |  | 85 | 85 |  |  | 0 | Có | Phiếu xử lý tái chế lô AR3452MC
125 | TC-0049 | AC-RAL9500-N | Sơn Alkyd phủ màu đen bóng | 300 | 300 |  |  | 0 | Có | Xử lý tái chế 300L; đóng 60 lon 5L
126 | TC-0054 | PU9017RALMC |  | 400 | 400 |  |  | 0 | Có | Phiếu xử lý tái chế lô PU9017RALMC
127 | TC-0055 | PU3020RALMC |  | 500 | 500 |  |  | 0 | Có | Phiếu xử lý tái chế lô PU3020RALMC
128 | TC-0059 | AMC7035RALB |  | 340 | 340 |  |  | 0 | Có | Phiếu xử lý tái chế lô AMC7035RALB
129 | TC-0060 | THA6024RAL |  | 100 | 100 |  |  | 0 | Có | +2-0 L—) i.e CONG TYTNHH SOx THÉ HE PHIÉU xÜ TÅI CHÉ Mä THM-PIVl-i)4 Lån ban hånh: 01/(Å) lvc: 04/09/26 Trang: (Oder) 2 3 4 5 6 7 8 9 10 • 11 12 13 14 15 (M-Code) AM3375 AMQ6029RAL- AM3248 AC3690 AC3690-5L AM3375-2CL AM3375 THÄ3375 THA3618 AM3375-20L AMQ9003RAL- -3 TÉN NGUYÉN LIEU (Material) AM3375 crc— lö TONDAU-LE-rrc-m-AM3375) (lån AMQ6029RAL-KG crc — lö IONDAU-LE-ITC-TN- AM3248 (TC — lö TONDAU-LE-TLE-TN-AM3248) AC3690 (TC — lö TONDAU-LE-TLE-m-AC3690) AM3375-20L — lö TONDAU-LE-TLE-TN-AM3375- AM3375 (TC— lö TONDAU-LE-TLE-TN-AM337S) (lån THA3375 (TC — lö TONDAU-LE-TLE-m-THA3375) THA3618 — 10 TONDAU-LE-TLE-TN-THA3618) AM3375-20L crc— lö TONDAU-AM337S-20L) (lån 2) (TC—1ö SÖ LUONG (Amount) (Unit) Lit Lit Lit Lit Lit Lit Lit Lit Lit Lit (Batch No.) Yéu au (Request) 80 116 3 6 1 15 12 15 40 30 Thlrc té (Pr ice) SÖ PHIÉU (PCNN0.) TÉN PHAM (Name ofpmduct) MÄ SAN PHAM (List ofgood) SÖ LUONG (Volume) L S X (Batch ofproduct) NSX (Date ofpmduct) . TC-0060 : Son Alkyd phü måu xanh . THA6024RAL : 300 LiT : THA6024RAL-5L-02 . 09 . 26 THA6024RAL-20L-03 . 09 . 26 : 7/9/2026 Trich nhiém, cåc btr&c tién hånh sin xuåt vi nh#p kho thånh phim * Quån dåc phån xtr&ng nhén phiéu NCVT tty TP k' thuat, diéu tiét sin xuåt vå ghi ten nguåi chiu tråch nhiém våo muc lién quan trong phiéu NCVT * C6ng nhån sån xuåt nhan don ph6i lieu tü ngtr&i quån 19, våo kho nh@n vat tu cüng thü kho vat tu. * Sån xuåt tuån thü dång quy trinh cöng nghé. * Thü kho thånh phåm nhöp son våo kho khi dä dtrgc phöng QLCL kiém tra chåt lugng dilt yéu cåu./. ty trong dv kién. Cåc thön såk thu t & 33 - 340C håi tuån thü trtråc khi dån thin Tén chi tiéu Dö nhåt Dö dåy iC&t Dö dåy khö Dö min TS' trpng So måu DVT KU Måu chuan Tiéu chuån Két quå tothvc té Két quå 70 ± 2 135-160 S 30 1.10 - 1.20 3 3 6 C) TONG CONG (Total) Ghi chü: STT MA VT (Oder) (M-Code) 2/6 chi tiéu chuu khai tiéu chu Itic Iépphieu — QC ghi tay theo tiéu chu n hién hånh. Ghi chü: . Tåi Che / tiéu son: (cho våo sau d'inh paste) DÖNG THÜNG (Type of barrel) DVT (Unit) Cåi Cåi Yéuc u est) SÖ LUONG (Amount) Thp•c t Pratice Mä SP Thü kho TP LSX Phöng QLCL NSX THÜNG 5L Lon 20L THM 2 VBB005 2CL 3 4 TONG CONG (Total) —y 20Tx 5L 20L 30 T S luvng 220 320 Quy cåch Quån dåc SX S lurqng Plié duyet
130 | TC-0061 | AT01 |  | 300 | 300 |  |  | 0 | Có | Phiếu xử lý tái chế lô AT01
131 | TC-0063 | AMC3452B |  | 20 | 20 |  |  | 0 | Có | Phiếu xử lý tái chế lô AMC3452B
132 | TC-0065 | HPA5004RAL |  | 75 | 75 |  |  | 0 | Có | Phiếu xử lý tái chế lô HPA5004RAL
133 | TC-0066 | EH2104 |  | 48 | 48 |  |  | 0 | Có | Phiếu xử lý tái chế lô EH2104
134 | TC-0067 | EC3653 |  | 80 | 80 |  |  | 0 | Có | Sản xuất đúng định mức và quy trình công nghệ
135 | TC-0068 | AC1101 |  | 500 | 500 |  |  | 0 | Có | Phiếu xử lý tái chế lô AC1101
136 | TC-0069 | AH3562M | Sơn Alkyd biến tính màu xám | 60 | 60 |  |  | 0 | Có | Xử lý tái chế 60L; đóng 3 thùng 20L
137 | TC-0070 | PU3627M | Sơn PU màu xám mờ | 20 | 20 |  |  | 0 | Có | Xử lý tái chế 20L; đóng 1 thùng 20L
138 | TC-0071 | HPSC3750 | Name ofproduct) MÄ sÅN PHAM (List ofgood) SÖ LUONG (Volume) LSX (Batch of product) NSX (Date of poduct) | 80 | 80 |  |  | 0 | Có | Phiếu xử lý tái chế lô HPSC3750
139 | TC-0073 | AC3150 |  | 60 | 60 |  |  | 0 | Có | Phiếu xử lý tái chế lô AC3150
140 | TC-0074 | AC-RAL7040-N | Sơn Alkyd phủ màu xám ghi | 300 | 300 |  |  | 0 | Có | Xử lý tái chế 300L từ lô AC7001RAL tồn đầu; đóng 60 lon 5L
141 | TC-0075 | THA7001RAL |  | 75 | 75 |  |  | 0 | Có | Phiếu xử lý tái chế lô THA7001RAL
142 | TC-0076 | AC3750 | Sơn Alkyd phủ màu đen | 16 | 16 |  |  | 0 | Có | Xử lý tái chế 16L; sang thùng lon 1L (20 lon x 0.8L); ghi chú: Kiểm tra có tách nước không
143 | TC-0079 | PUZN9010RAL | Sơn PU kẽm màu trắng sữa | 20 | 20 |  |  | 0 | Có | Xử lý tái chế 20L; đóng 1 thùng 20L
144 | TC-0088 | AC3389 |  | 240 | 240 |  |  | 0 | Có | Phiếu xử lý tái chế lô AC3389
TỔNG CỘNG TOÀN NHÀ MÁY (144 BATCHES) | [8 empty] | 42 Phiếu | Tổng lượng dung môi bẩn: 883.0 kg; Sơn đông tái chế: 6,865 kg

## Cảnh Báo Rủi Ro QA-QC
BẢNG TỔNG HỢP CẢNH BÁO NGUY CƠ CHẤT LƯỢNG CAO (CRITICAL QUALITY ALERTS)
Hạng mục vi phạm | Mã sơn & Lô sản xuất | Mức độ rủi ro | Hậu quả kỹ thuật và bảo hành
1. Vi phạm nạp Dung môi bẩn súc bồn (883 kg) | GF1151-MC (SX-0468: 360 kg; SX-0470: 523 kg) | RỦI RO CỰC KỲ NGHIÊM TRỌNG | Phá vỡ tỷ lệ đóng rắn, tạo vi bọt xốp, phá hủy chỉ tiêu kháng ăn mòn C5M ISO 12944-6
2. Tái chế cưỡng bức Sơn đông cứng (6.865 kg) | GF1253-MC (SX-0374, SX-0385, SX-0433, SX-0445, SX-0467) | RỦI RO CỰC KỲ NGHIÊM TRỌNG | Hình thành vi hạt gel (seeding), tắc béc phun airless, suy giảm độ bám dính kéo đứt < 5 MPa
3. Nhiễm chéo gốc nhựa (PU vào Epoxy) | GF1151-MC (SX-0407: nạp 605 kg PU1K2008RAL) | RỦI RO NGHIÊM TRỌNG | Phân tách pha vi mô, màng sơn mất khả năng chịu hóa chất, bong tróc và phấn hóa sớm
4. Tùy tiện châm dung môi hạ độ nhớt | GF1375-MC (SX-0428: +225 kg Toluen/DM GF/EAC); ZE1601-MC (SX-0511: +10kg HCS) | RỦI RO TRUNG BÌNH | Giảm hàm lượng rắn thể tích (VS%), màng sơn mỏng không đạt DFT quy định